## 1. 파트 기본정보
AUTO-4 파트 기본 정보
항목 | 값 | 단위 | 비고
파트 번호 | AUTO-4 |  | 자동 부여 (원본 파트번호 없음)
재질 | POM(WHITE) |  | Polyoxymethylene (폴리아세탈), 백색
파트 중량 | 0 | g | 미입력 (0g) → 사출량 계산 스킵
투영면적 | 1.2 | cm² | 1.2cm² (소형 파트)
캐비티 수 | 1 | 개 | 단일 캐비티
런너 중량 | 0 | g | 미입력 → 0g
사이클타임 | 미입력 | sec | 예측값 자동 계산
금형 가로 | 215 | mm | 215mm
금형 세로 | 208 | mm | 208mm
제품 두께 | 6 | mm | notes 필드에서 추출 (thickness_mm:6)
슬라이드 구조 | 없음 |  | 안전율 1.2 적용

## 2. 형체력 산출
형체력(Clamping Force) 산출
■ 산출 공식
필요 형체력(T) = 투영면적(cm²) × 수지압력(kgf/cm²) × 캐비티수 / 1000 × 안전율
■ 적용 상수 — POM 재질 기준
항목 | 기호 | 값 | 단위 | 비고
재질 | - | POM(WHITE)
수지압력 | P | 350 | kgf/cm² | POM 기준값
안전율 | SF | 1.2 | - | 슬라이드 없음 → 1.2 (슬라이드 있으면 1.3)
■ 단계별 계산
단계 | 계산식 | 계산값 | 단위 | 설명
① 투영면적 × 수지압력 | 1.2 × 350 | 420 | kgf
② × 캐비티수 | 420 × 1 | 420 | kgf
③ ÷ 1000 (kgf→ton) | 420 ÷ 1000 | 0.42 | ton
④ × 안전율 | 0.42 × 1.2 | 0.504 | ton | 필요 형체력 ← 최종
■ 결과
필요 형체력 | 0.504 | ton |  | 매우 소형 파트 (0.5T 수준)
■ 참고: 수지압력 기준표
재질 | PP | ABS | PA6/PA66 | PC | POM | PE | PS
수지압력 (kgf/cm²) | 300 | 350 | 400 | 450 | 350 | 280 | 320

## 3. 사출량 산출
사출량(Shot Weight) 산출
■ 산출 공식 (PS 기준 환산량)
필요 사출량(g) = (파트중량×캐비티수 + 런너중량) / 충전효율(0.8) × 재료보정계수
■ 재료보정계수 (PS 밀도 1.05 g/cm³ 기준)
재질 | 밀도 (g/cm³) | 보정계수 (1.05/밀도) | 비고
PP | 0.91 | 1.1538 | 설비는 PS 기준 용량, PP는 밀도가 낮아 더 많은 부피 필요
ABS | 1.05 | 1 | PS와 동일 밀도 → 보정 없음
PA66 | 1.14 | 0.9211 | 밀도 높음 → 보정계수 < 1
PC | 1.2 | 0.875
POM | 1.42 | 0.7394 | ★ AUTO-4 적용 재질
PE | 0.95 | 1.1053
PS | 1.05 | 1 | 기준 재질 (보정계수=1)
■ AUTO-4 계산
항목 | 값 | 단위 | 비고
파트 중량 | 0 | g | 미입력 (0g)
판정 | → 중량 0g → 사출량 계산 스킵 |  | 중량 미입력 시 사출량 조건 무시
필요 사출량 | 0 | g | 스킵으로 인해 0g
■ 정상 케이스 예시 (파트중량=50g, 런너=7.5g, 캐비티=2, POM 재질)
항목 | 계산식 | 결과 | 단위
① 총 중량 | 50g × 2캐비 + 7.5g | 107.5 | g
② ÷ 충전효율 | 107.5 ÷ 0.8 | 134.375 | g
③ × 재료보정 | 134.375 × 0.7394 | 99.36 | g (PS 환산)

## 4. 사이클타임 예측
사이클타임(C/T) 예측
■ 예측 공식
C/T(sec) = base + weightFactor×중량 + areaFactor×√투영면적 + (캐비티-1)×2 [+ GF보정] + 두께보정
■ POM 재질 파라미터
파라미터 | 기호 | 값 | 설명
기본 시간 | base | 18 | 재질별 기본 성형 시간 (sec)
중량 계수 | weightFactor | 0.2 | 중량 1g 당 추가 시간 (sec/g)
면적 계수 | areaFactor | 1.5 | √투영면적 당 추가 시간 (sec/√cm²)
GF 보정계수 | gfMultiplier | 1.15 | GF/CF 강화재 함유 시 적용 (POM은 미해당)
■ 단계별 계산 (AUTO-4)
단계 | 계산식 | 값 | 단위 | 비고
입력 면적 | 실제=1.2cm² → 최소값 적용 | 10 | cm² | 최소 10cm² 제한
입력 중량 | 실제=0g → 최소값 적용 | 1 | g | 최소 1g 제한
① 기본 시간 | base = 18 | 18 | sec
② 중량 기여 | 0.2 × 1 | 0.2 | sec
③ 면적 기여 | 1.5 × √10 = 1.5 × 3.1623 | 4.7434 | sec
④ 멀티캐비 보정 | (1-1) × 2 | 0 | sec | 캐비티=1이므로 0
⑤ GF/CF 보정 | 미적용 (POM(WHITE)는 순수재질) |  |  | GF 없음
⑥ 소계 (두께 보정 전) | 18 + 0.2 + 4.7434 + 0 | 22.9434 | sec
■ 두께 보정 (핵심 - 냉각시간 계산)
단계 | 계산식 | 값 | 단위 | 비고
두께(t) | notes에서 추출: thickness_mm:6 | 6 | mm
냉각시간 T_c | 2.5 × t² = 2.5 × 6² = 2.5 × 36 | 90 | sec | 두께 클수록 기하급수 증가
기준 냉각 기여분 | base × 0.6 = 18 × 0.6 | 10.8 | sec | base 시간 중 냉각 비중 60%
추가 냉각 시간 | T_c - 기준냉각 = 90 - 10.799999999999999 | 79.2 | sec | 추가 냉각만큼 보정
■ 최종 C/T 계산
단계 | 계산식 | 값 | 단위 | 비고
⑦ C/T (보정 후) | 22.9434 + 79.2 | 102.1434 | sec
⑧ 범위 제한 | min(300, max(15, 102.14)) |  |  | 최소 15sec, 최대 300sec
⑨ 반올림 | round(102.14) | 102 | sec | ★ 최종 예측 C/T
■ 참고: 재질별 C/T 파라미터
재질 | base | weightFactor | areaFactor | gfMultiplier
PP | 15 | 0.15 | 1.5 | 1.2
ABS | 12 | 0.12 | 1.2 | 1.15
PA6/PA66 | 18 | 0.2 | 1.5 | 1.1
PC | 20 | 0.25 | 2 | 1.2
POM | 18 | 0.2 | 1.5 | 1.15
PE | 14 | 0.14 | 1.4 | 1.1
PS | 10 | 0.1 | 1 | 1.1
TPE | 12 | 0.12 | 1.2 | 1.1

## 5. 설비 추천 결과
AUTO-4 설비 추천 결과
■ 추천 기준
조건 | 판정 기준
형체력 | 설비 형체력 ≥ 필요 형체력 (0.504T)
사출량 | 파트 중량 0g → 스킵 (모든 설비 통과)
금형 크기 | 금형 215×208mm ≤ 설비 타이바/형판
최적 범위 | 형체력 활용률 60~85% → 70%에 가까운 순위
■ 추천 결과 (1~3순위)
순위 | 설비명 | 설비용량(T) | 설비사출량(g) | 형체력활용률 | 사출량활용률 | 판정
1순위 | 24호기 진화글로텍 MMCⅡ 60 | 60 | 150 | 0.84% | 0% | △ 비최적 (과잉 용량)
2순위 | 07호기 선우중공업 MMCⅡ 60 | 60 | 150 | 0.84% | 0% | △ 비최적 (과잉 용량)
3순위 | 08호기 선우중공업 MMCⅡ 60 | 60 | 150 | 0.84% | 0% | △ 비최적 (과잉 용량)
■ 판정 해설
항목 | 내용
형체력 활용률 | 0.504T / 60T × 100 = 0.84%
판정 | 0.84% << 60% 최적 하한 → 설비가 과잉 용량
원인 | 투영면적 1.2cm²로 매우 작은 소형 파트
조치 필요 | 더 소형 설비(30T 이하) 추가 시 최적 배정 가능
■ 형체력 활용률 기준
범위 | 판정 | 색상
< 60% | 과잉 용량 (비효율) | 노란색
60% ~ 85% | 최적 범위 | 초록색
> 85% | 과부하 위험 | 빨간색